## Besfloc510CA
Доза 0,01% раствора флокулянта на 50 мл модельного раствора сточной воды | Грамм сухого флокулянта в дозе раствора флокулянта | расход в г сухого флокулянта на 1 литр моднльного раствора сточной воды | расход в г сухого флокулянта на 1 метр кубический моднльного раствора сточной воды | Скорость перемешивания | Время перемешивания | Высота осветленного слоя | Время за которое осветлился слой высотой h | Скорость осаждения | Флокулянт
Д, мл | Р, г | с,г/л | с, г/м3 | n, об/мин | t, с | h, мм | t,c | v, мм/с | Type
0 | 0 | 0 | 0 | 0 | 0 | 65 | 198 | 0.3282828 | неудовл
0.5 | 5e-05 | 0.001 | 1 | 60 | 5 | 63 | 148 | 0.4256757 | неудовл
0.5 | 5e-05 | 0.001 | 1 | 60 | 10 | 67 | 127 | 0.5275591 | неудовл
0.5 | 5e-05 | 0.001 | 1 | 60 | 15 | 67 | 120 | 0.5583333 | неудовл
0.5 | 5e-05 | 0.001 | 1 | 60 | 20 | 67 | 105 | 0.6380952 | удовл
0.5 | 5e-05 | 0.001 | 1 | 60 | 25 | 67 | 107 | 0.6261682 | удовл
0.5 | 5e-05 | 0.001 | 1 | 60 | 30 | 68 | 117 | 0.5811966 | неудовл
0.5 | 5e-05 | 0.001 | 1 | 90 | 5 | 62 | 137 | 0.4525547 | неудовл
0.5 | 5e-05 | 0.001 | 1 | 90 | 10 | 65 | 128 | 0.5078125 | неудовл
0.5 | 5e-05 | 0.001 | 1 | 90 | 15 | 66 | 119 | 0.5546218 | неудовл
0.5 | 5e-05 | 0.001 | 1 | 90 | 20 | 66 | 106 | 0.6226415 | удовл
0.5 | 5e-05 | 0.001 | 1 | 90 | 25 | 66 | 108 | 0.6111111 | удовл
0.5 | 5e-05 | 0.001 | 1 | 90 | 30 | 65 | 114 | 0.5701754 | неудовл
0.5 | 5e-05 | 0.001 | 1 | 120 | 5 | 72 | 147 | 0.4897959 | неудовл
0.5 | 5e-05 | 0.001 | 1 | 120 | 10 | 75 | 139 | 0.5395683 | неудовл
0.5 | 5e-05 | 0.001 | 1 | 120 | 15 | 66 | 121 | 0.5454545 | неудовл
0.5 | 5e-05 | 0.001 | 1 | 120 | 20 | 68 | 117 | 0.5811966 | неудовл
0.5 | 5e-05 | 0.001 | 1 | 120 | 25 | 66 | 118 | 0.559322 | неудовл
0.5 | 5e-05 | 0.001 | 1 | 120 | 30 | 65 | 127 | 0.511811 | неудовл
0.5 | 5e-05 | 0.001 | 1 | 180 | 5 | 72 | 147 | 0.4897959 | неудовл
0.5 | 5e-05 | 0.001 | 1 | 180 | 10 | 75 | 146 | 0.5136986 | неудовл
0.5 | 5e-05 | 0.001 | 1 | 180 | 15 | 66 | 128 | 0.515625 | неудовл
0.5 | 5e-05 | 0.001 | 1 | 180 | 20 | 68 | 129 | 0.5271318 | неудовл
0.5 | 5e-05 | 0.001 | 1 | 180 | 25 | 66 | 120 | 0.55 | неудовл
0.5 | 5e-05 | 0.001 | 1 | 180 | 30 | 65 | 127 | 0.511811 | неудовл
1 | 0.0001 | 0.002 | 2 | 60 | 5 | 63 | 132 | 0.4772727 | неудовл
1 | 0.0001 | 0.002 | 2 | 60 | 10 | 67 | 126 | 0.531746 | неудовл
1 | 0.0001 | 0.002 | 2 | 60 | 15 | 67 | 117 | 0.5726496 | неудовл
1 | 0.0001 | 0.002 | 2 | 60 | 20 | 67 | 103 | 0.6504854 | удовл
1 | 0.0001 | 0.002 | 2 | 60 | 25 | 67 | 106 | 0.6320755 | удовл
1 | 0.0001 | 0.002 | 2 | 60 | 30 | 68 | 112 | 0.6071429 | удовл
1 | 0.0001 | 0.002 | 2 | 90 | 5 | 62 | 132 | 0.469697 | неудовл
1 | 0.0001 | 0.002 | 2 | 90 | 10 | 65 | 126 | 0.515873 | неудовл
1 | 0.0001 | 0.002 | 2 | 90 | 15 | 66 | 117 | 0.5641026 | неудовл
1 | 0.0001 | 0.002 | 2 | 90 | 20 | 66 | 103 | 0.6407767 | удовл
1 | 0.0001 | 0.002 | 2 | 90 | 25 | 66 | 106 | 0.6226415 | удовл
1 | 0.0001 | 0.002 | 2 | 90 | 30 | 65 | 112 | 0.5803571 | неудовл
1 | 0.0001 | 0.002 | 2 | 120 | 5 | 72 | 140 | 0.5142857 | неудовл
1 | 0.0001 | 0.002 | 2 | 120 | 10 | 75 | 138 | 0.5434783 | неудовл
1 | 0.0001 | 0.002 | 2 | 120 | 15 | 66 | 120 | 0.55 | неудовл
1 | 0.0001 | 0.002 | 2 | 120 | 20 | 68 | 115 | 0.5913043 | неудовл
1 | 0.0001 | 0.002 | 2 | 120 | 25 | 66 | 117 | 0.5641026 | неудовл
1 | 0.0001 | 0.002 | 2 | 120 | 30 | 65 | 124 | 0.5241935 | неудовл
1 | 0.0001 | 0.002 | 2 | 180 | 5 | 72 | 145 | 0.4965517 | неудовл
1 | 0.0001 | 0.002 | 2 | 180 | 10 | 75 | 143 | 0.5244755 | неудовл
1 | 0.0001 | 0.002 | 2 | 180 | 15 | 66 | 126 | 0.5238095 | неудовл
1 | 0.0001 | 0.002 | 2 | 180 | 20 | 68 | 117 | 0.5811966 | неудовл
1 | 0.0001 | 0.002 | 2 | 180 | 25 | 66 | 117 | 0.5641026 | неудовл
1 | 0.0001 | 0.002 | 2 | 180 | 30 | 65 | 126 | 0.515873 | неудовл
1.5 | 0.00015 | 0.003 | 3 | 60 | 5 | 63 | 97 | 0.6494845 | удовл
1.5 | 0.00015 | 0.003 | 3 | 60 | 10 | 64 | 87 | 0.7356322 | удовл
1.5 | 0.00015 | 0.003 | 3 | 60 | 15 | 66 | 89 | 0.741573 | удовл
1.5 | 0.00015 | 0.003 | 3 | 60 | 20 | 66 | 97 | 0.6804124 | удовл
1.5 | 0.00015 | 0.003 | 3 | 60 | 25 | 64 | 103 | 0.6213592 | удовл
1.5 | 0.00015 | 0.003 | 3 | 60 | 30 | 68 | 104 | 0.6538462 | удовл
1.5 | 0.00015 | 0.003 | 3 | 90 | 5 | 63 | 97 | 0.6494845 | удовл
1.5 | 0.00015 | 0.003 | 3 | 90 | 10 | 63 | 85 | 0.7411765 | удовл
1.5 | 0.00015 | 0.003 | 3 | 90 | 15 | 66 | 87 | 0.7586207 | удовл
1.5 | 0.00015 | 0.003 | 3 | 90 | 20 | 65 | 96 | 0.6770833 | удовл
1.5 | 0.00015 | 0.003 | 3 | 90 | 25 | 64 | 99 | 0.6464646 | удовл
1.5 | 0.00015 | 0.003 | 3 | 90 | 30 | 68 | 114 | 0.5964912 | удовл
1.5 | 0.00015 | 0.003 | 3 | 120 | 5 | 63 | 98 | 0.6428571 | удовл
1.5 | 0.00015 | 0.003 | 3 | 120 | 10 | 64 | 89 | 0.7191011 | удовл
1.5 | 0.00015 | 0.003 | 3 | 120 | 15 | 66 | 93 | 0.7096774 | удовл
1.5 | 0.00015 | 0.003 | 3 | 120 | 20 | 65 | 99 | 0.6565657 | удовл
1.5 | 0.00015 | 0.003 | 3 | 120 | 25 | 64 | 106 | 0.6037736 | удовл
1.5 | 0.00015 | 0.003 | 3 | 120 | 30 | 69 | 104 | 0.6634615 | удовл
1.5 | 0.00015 | 0.003 | 3 | 180 | 5 | 63 | 99 | 0.6363636 | удовл
1.5 | 0.00015 | 0.003 | 3 | 180 | 10 | 64 | 91 | 0.7032967 | удовл
1.5 | 0.00015 | 0.003 | 3 | 180 | 15 | 66 | 92 | 0.7173913 | удовл
1.5 | 0.00015 | 0.003 | 3 | 180 | 20 | 65 | 97 | 0.6701031 | удовл
1.5 | 0.00015 | 0.003 | 3 | 180 | 25 | 64 | 104 | 0.6153846 | удовл
1.5 | 0.00015 | 0.003 | 3 | 180 | 30 | 68 | 114 | 0.5964912 | удовл
2 | 0.0002 | 0.004 | 4 | 60 | 5 | 63 | 95 | 0.6631579 | удовл
2 | 0.0002 | 0.004 | 4 | 60 | 10 | 64 | 85 | 0.7529412 | удовл
2 | 0.0002 | 0.004 | 4 | 60 | 15 | 66 | 87 | 0.7586207 | удовл
2 | 0.0002 | 0.004 | 4 | 60 | 20 | 66 | 95 | 0.6947368 | удовл
2 | 0.0002 | 0.004 | 4 | 60 | 25 | 64 | 101 | 0.6336634 | удовл
2 | 0.0002 | 0.004 | 4 | 60 | 30 | 68 | 100 | 0.68 | удовл
2 | 0.0002 | 0.004 | 4 | 90 | 5 | 63 | 95 | 0.6631579 | удовл
2 | 0.0002 | 0.004 | 4 | 90 | 10 | 63 | 84 | 0.75 | удовл
2 | 0.0002 | 0.004 | 4 | 90 | 15 | 66 | 86 | 0.7674419 | удовл
2 | 0.0002 | 0.004 | 4 | 90 | 20 | 65 | 94 | 0.6914894 | удовл
2 | 0.0002 | 0.004 | 4 | 90 | 25 | 64 | 97 | 0.6597938 | удовл
2 | 0.0002 | 0.004 | 4 | 90 | 30 | 68 | 110 | 0.6181818 | удовл
2 | 0.0002 | 0.004 | 4 | 120 | 5 | 63 | 96 | 0.65625 | удовл
2 | 0.0002 | 0.004 | 4 | 120 | 10 | 64 | 88 | 0.7272727 | удовл
2 | 0.0002 | 0.004 | 4 | 120 | 15 | 66 | 91 | 0.7252747 | удовл
2 | 0.0002 | 0.004 | 4 | 120 | 20 | 65 | 97 | 0.6701031 | удовл
2 | 0.0002 | 0.004 | 4 | 120 | 25 | 64 | 103 | 0.6213592 | удовл
2 | 0.0002 | 0.004 | 4 | 120 | 30 | 69 | 101 | 0.6831683 | удовл
2 | 0.0002 | 0.004 | 4 | 180 | 5 | 63 | 97 | 0.6494845 | удовл
2 | 0.0002 | 0.004 | 4 | 180 | 10 | 64 | 87 | 0.7356322 | удовл
2 | 0.0002 | 0.004 | 4 | 180 | 15 | 66 | 88 | 0.75 | удовл
2 | 0.0002 | 0.004 | 4 | 180 | 20 | 65 | 94 | 0.6914894 | удовл
2 | 0.0002 | 0.004 | 4 | 180 | 25 | 64 | 99 | 0.6464646 | удовл
2 | 0.0002 | 0.004 | 4 | 180 | 30 | 68 | 113 | 0.6017699 | удовл
2.5 | 0.00025 | 0.005 | 5 | 60 | 5 | 64 | 95 | 0.6736842 | удовл
2.5 | 0.00025 | 0.005 | 5 | 60 | 10 | 65 | 85 | 0.7647059 | удовл
2.5 | 0.00025 | 0.005 | 5 | 60 | 15 | 67 | 87 | 0.7701149 | удовл
2.5 | 0.00025 | 0.005 | 5 | 60 | 20 | 66 | 95 | 0.6947368 | удовл
2.5 | 0.00025 | 0.005 | 5 | 60 | 25 | 65 | 101 | 0.6435644 | удовл
2.5 | 0.00025 | 0.005 | 5 | 60 | 30 | 70 | 100 | 0.7 | удовл
2.5 | 0.00025 | 0.005 | 5 | 90 | 5 | 64 | 95 | 0.6736842 | удовл
2.5 | 0.00025 | 0.005 | 5 | 90 | 10 | 65 | 84 | 0.7738095 | удовл
2.5 | 0.00025 | 0.005 | 5 | 90 | 15 | 67 | 86 | 0.7790698 | удовл
2.5 | 0.00025 | 0.005 | 5 | 90 | 20 | 66 | 94 | 0.7021277 | удовл
2.5 | 0.00025 | 0.005 | 5 | 90 | 25 | 65 | 97 | 0.6701031 | удовл
2.5 | 0.00025 | 0.005 | 5 | 90 | 30 | 70 | 110 | 0.6363636 | удовл
2.5 | 0.00025 | 0.005 | 5 | 120 | 5 | 64 | 96 | 0.6666667 | удовл
2.5 | 0.00025 | 0.005 | 5 | 120 | 10 | 65 | 88 | 0.7386364 | удовл
2.5 | 0.00025 | 0.005 | 5 | 120 | 15 | 67 | 91 | 0.7362637 | удовл
2.5 | 0.00025 | 0.005 | 5 | 120 | 20 | 66 | 97 | 0.6804124 | удовл
2.5 | 0.00025 | 0.005 | 5 | 120 | 25 | 65 | 103 | 0.631068 | удовл
2.5 | 0.00025 | 0.005 | 5 | 120 | 30 | 70 | 101 | 0.6930693 | удовл
2.5 | 0.00025 | 0.005 | 5 | 180 | 5 | 64 | 97 | 0.6597938 | удовл
2.5 | 0.00025 | 0.005 | 5 | 180 | 10 | 65 | 87 | 0.7471264 | удовл
2.5 | 0.00025 | 0.005 | 5 | 180 | 15 | 67 | 88 | 0.7613636 | удовл
2.5 | 0.00025 | 0.005 | 5 | 180 | 20 | 66 | 94 | 0.7021277 | удовл
2.5 | 0.00025 | 0.005 | 5 | 180 | 25 | 65 | 99 | 0.6565657 | удовл
2.5 | 0.00025 | 0.005 | 5 | 180 | 30 | 70 | 113 | 0.619469 | удовл
3 | 0.0003 | 0.006 | 6 | 60 | 5 | 64 | 94 | 0.6808511 | удовл
3 | 0.0003 | 0.006 | 6 | 60 | 10 | 65 | 84 | 0.7738095 | удовл
3 | 0.0003 | 0.006 | 6 | 60 | 15 | 67 | 86 | 0.7790698 | удовл
3 | 0.0003 | 0.006 | 6 | 60 | 20 | 66 | 94 | 0.7021277 | удовл
3 | 0.0003 | 0.006 | 6 | 60 | 25 | 65 | 99 | 0.6565657 | удовл
3 | 0.0003 | 0.006 | 6 | 60 | 30 | 70 | 99 | 0.7070707 | удовл
3 | 0.0003 | 0.006 | 6 | 90 | 5 | 64 | 93 | 0.688172 | удовл
3 | 0.0003 | 0.006 | 6 | 90 | 10 | 65 | 83 | 0.7831325 | удовл
3 | 0.0003 | 0.006 | 6 | 90 | 15 | 67 | 85 | 0.7882353 | удовл
3 | 0.0003 | 0.006 | 6 | 90 | 20 | 66 | 92 | 0.7173913 | удовл
3 | 0.0003 | 0.006 | 6 | 90 | 25 | 65 | 96 | 0.6770833 | удовл
3 | 0.0003 | 0.006 | 6 | 90 | 30 | 70 | 108 | 0.6481481 | удовл
3 | 0.0003 | 0.006 | 6 | 120 | 5 | 64 | 95 | 0.6736842 | удовл
3 | 0.0003 | 0.006 | 6 | 120 | 10 | 65 | 86 | 0.755814 | удовл
3 | 0.0003 | 0.006 | 6 | 120 | 15 | 67 | 87 | 0.7701149 | удовл
3 | 0.0003 | 0.006 | 6 | 120 | 20 | 66 | 96 | 0.6875 | удовл
3 | 0.0003 | 0.006 | 6 | 120 | 25 | 65 | 100 | 0.65 | удовл
3 | 0.0003 | 0.006 | 6 | 120 | 30 | 70 | 100 | 0.7 | удовл
3 | 0.0003 | 0.006 | 6 | 180 | 5 | 64 | 95 | 0.6736842 | удовл
3 | 0.0003 | 0.006 | 6 | 180 | 10 | 65 | 85 | 0.7647059 | удовл
3 | 0.0003 | 0.006 | 6 | 180 | 15 | 67 | 86 | 0.7790698 | удовл
3 | 0.0003 | 0.006 | 6 | 180 | 20 | 66 | 93 | 0.7096774 | удовл
3 | 0.0003 | 0.006 | 6 | 180 | 25 | 65 | 97 | 0.6701031 | удовл
3 | 0.0003 | 0.006 | 6 | 180 | 30 | 70 | 110 | 0.6363636 | удовл
3.5 | 0.00035 | 0.007 | 7 | 60 | 5 | 74 | 89 | 0.8314607 | хор
3.5 | 0.00035 | 0.007 | 7 | 60 | 10 | 80 | 83 | 0.9638554 | хор
3.5 | 0.00035 | 0.007 | 7 | 60 | 15 | 93 | 84 | 1.107143 | отл
3.5 | 0.00035 | 0.007 | 7 | 60 | 20 | 97 | 90 | 1.077778 | отл
3.5 | 0.00035 | 0.007 | 7 | 60 | 25 | 95 | 116 | 0.8189655 | хор
3.5 | 0.00035 | 0.007 | 7 | 60 | 30 | 94 | 120 | 0.7833333 | удовл
3.5 | 0.00035 | 0.007 | 7 | 90 | 5 | 74 | 93 | 0.7956989 | хор
3.5 | 0.00035 | 0.007 | 7 | 90 | 10 | 83 | 83 | 1 | отл
3.5 | 0.00035 | 0.007 | 7 | 90 | 15 | 93 | 79 | 1.177215 | отл
3.5 | 0.00035 | 0.007 | 7 | 90 | 20 | 98 | 92 | 1.065217 | отл
3.5 | 0.00035 | 0.007 | 7 | 90 | 25 | 95 | 96 | 0.9895833 | хор
3.5 | 0.00035 | 0.007 | 7 | 90 | 30 | 95 | 118 | 0.8050847 | хор
3.5 | 0.00035 | 0.007 | 7 | 120 | 5 | 88 | 93 | 0.9462366 | хор
3.5 | 0.00035 | 0.007 | 7 | 120 | 10 | 95 | 96 | 0.9895833 | хор
3.5 | 0.00035 | 0.007 | 7 | 120 | 15 | 97 | 85 | 1.141176 | отл
3.5 | 0.00035 | 0.007 | 7 | 120 | 20 | 95 | 94 | 1.010638 | отл
3.5 | 0.00035 | 0.007 | 7 | 120 | 25 | 95 | 99 | 0.959596 | хор
3.5 | 0.00035 | 0.007 | 7 | 120 | 30 | 95 | 106 | 0.8962264 | хор
3.5 | 0.00035 | 0.007 | 7 | 180 | 5 | 88 | 108 | 0.8148148 | хор
3.5 | 0.00035 | 0.007 | 7 | 180 | 10 | 93 | 117 | 0.7948718 | удовл
3.5 | 0.00035 | 0.007 | 7 | 180 | 15 | 94 | 92 | 1.021739 | отл
3.5 | 0.00035 | 0.007 | 7 | 180 | 20 | 93 | 96 | 0.96875 | хор
3.5 | 0.00035 | 0.007 | 7 | 180 | 25 | 94 | 99 | 0.9494949 | хор
3.5 | 0.00035 | 0.007 | 7 | 180 | 30 | 93 | 102 | 0.9117647 | хор
4 | 0.0004 | 0.008 | 8 | 60 | 5 | 74 | 88 | 0.8409091 | хор
4 | 0.0004 | 0.008 | 8 | 60 | 10 | 80 | 78 | 1.025641 | отл
4 | 0.0004 | 0.008 | 8 | 60 | 15 | 93 | 83 | 1.120482 | отл
4 | 0.0004 | 0.008 | 8 | 60 | 20 | 97 | 86 | 1.127907 | отл
4 | 0.0004 | 0.008 | 8 | 60 | 25 | 95 | 112 | 0.8482143 | хор
4 | 0.0004 | 0.008 | 8 | 60 | 30 | 94 | 118 | 0.7966102 | хор
4 | 0.0004 | 0.008 | 8 | 90 | 5 | 74 | 86 | 0.8604651 | хор
4 | 0.0004 | 0.008 | 8 | 90 | 10 | 83 | 73 | 1.136986 | отл
4 | 0.0004 | 0.008 | 8 | 90 | 15 | 93 | 74 | 1.256757 | отл
4 | 0.0004 | 0.008 | 8 | 90 | 20 | 98 | 79 | 1.240506 | отл
4 | 0.0004 | 0.008 | 8 | 90 | 25 | 95 | 86 | 1.104651 | отл
4 | 0.0004 | 0.008 | 8 | 90 | 30 | 95 | 115 | 0.826087 | хор
4 | 0.0004 | 0.008 | 8 | 120 | 5 | 88 | 97 | 0.9072165 | хор
4 | 0.0004 | 0.008 | 8 | 120 | 10 | 95 | 86 | 1.104651 | отл
4 | 0.0004 | 0.008 | 8 | 120 | 15 | 97 | 73 | 1.328767 | отл
4 | 0.0004 | 0.008 | 8 | 120 | 20 | 95 | 85 | 1.117647 | отл
4 | 0.0004 | 0.008 | 8 | 120 | 25 | 95 | 90 | 1.055556 | отл
4 | 0.0004 | 0.008 | 8 | 120 | 30 | 95 | 96 | 0.9895833 | хор
4 | 0.0004 | 0.008 | 8 | 180 | 5 | 88 | 98 | 0.8979592 | хор
4 | 0.0004 | 0.008 | 8 | 180 | 10 | 93 | 86 | 1.081395 | отл
4 | 0.0004 | 0.008 | 8 | 180 | 15 | 94 | 72 | 1.305556 | отл
4 | 0.0004 | 0.008 | 8 | 180 | 20 | 93 | 86 | 1.081395 | отл
4 | 0.0004 | 0.008 | 8 | 180 | 25 | 94 | 91 | 1.032967 | отл
4 | 0.0004 | 0.008 | 8 | 180 | 30 | 93 | 96 | 0.96875 | хор
4.5 | 0.00045 | 0.009 | 9 | 60 | 5 | 75 | 88 | 0.8522727 | хор
4.5 | 0.00045 | 0.009 | 9 | 60 | 10 | 81 | 78 | 1.038462 | отл
4.5 | 0.00045 | 0.009 | 9 | 60 | 15 | 94 | 83 | 1.13253 | отл
4.5 | 0.00045 | 0.009 | 9 | 60 | 20 | 98 | 86 | 1.139535 | отл
4.5 | 0.00045 | 0.009 | 9 | 60 | 25 | 96 | 112 | 0.8571429 | хор
4.5 | 0.00045 | 0.009 | 9 | 60 | 30 | 95 | 118 | 0.8050847 | хор
4.5 | 0.00045 | 0.009 | 9 | 90 | 5 | 75 | 86 | 0.872093 | хор
4.5 | 0.00045 | 0.009 | 9 | 90 | 10 | 84 | 73 | 1.150685 | отл
4.5 | 0.00045 | 0.009 | 9 | 90 | 15 | 94 | 74 | 1.27027 | отл
4.5 | 0.00045 | 0.009 | 9 | 90 | 20 | 99 | 79 | 1.253165 | отл
4.5 | 0.00045 | 0.009 | 9 | 90 | 25 | 96 | 86 | 1.116279 | отл
4.5 | 0.00045 | 0.009 | 9 | 90 | 30 | 96 | 115 | 0.8347826 | хор
4.5 | 0.00045 | 0.009 | 9 | 120 | 5 | 89 | 97 | 0.9175258 | хор
4.5 | 0.00045 | 0.009 | 9 | 120 | 10 | 96 | 86 | 1.116279 | отл
4.5 | 0.00045 | 0.009 | 9 | 120 | 15 | 98 | 73 | 1.342466 | отл
4.5 | 0.00045 | 0.009 | 9 | 120 | 20 | 96 | 85 | 1.129412 | отл
4.5 | 0.00045 | 0.009 | 9 | 120 | 25 | 96 | 90 | 1.066667 | отл
4.5 | 0.00045 | 0.009 | 9 | 120 | 30 | 96 | 96 | 1 | отл
4.5 | 0.00045 | 0.009 | 9 | 180 | 5 | 89 | 98 | 0.9081633 | хор
4.5 | 0.00045 | 0.009 | 9 | 180 | 10 | 94 | 86 | 1.093023 | отл
4.5 | 0.00045 | 0.009 | 9 | 180 | 15 | 95 | 72 | 1.319444 | отл
4.5 | 0.00045 | 0.009 | 9 | 180 | 20 | 94 | 86 | 1.093023 | отл
4.5 | 0.00045 | 0.009 | 9 | 180 | 25 | 95 | 91 | 1.043956 | отл
4.5 | 0.00045 | 0.009 | 9 | 180 | 30 | 94 | 96 | 0.9791667 | хор
5 | 0.0005 | 0.01 | 10 | 60 | 5 | 75 | 83 | 0.9036145 | хор
5 | 0.0005 | 0.01 | 10 | 60 | 10 | 81 | 72 | 1.125 | отл
5 | 0.0005 | 0.01 | 10 | 60 | 15 | 94 | 76 | 1.236842 | отл
5 | 0.0005 | 0.01 | 10 | 60 | 20 | 98 | 78 | 1.25641 | отл
5 | 0.0005 | 0.01 | 10 | 60 | 25 | 96 | 104 | 0.9230769 | хор
5 | 0.0005 | 0.01 | 10 | 60 | 30 | 95 | 116 | 0.8189655 | хор
5 | 0.0005 | 0.01 | 10 | 90 | 5 | 75 | 82 | 0.9146341 | хор
5 | 0.0005 | 0.01 | 10 | 90 | 10 | 84 | 72 | 1.166667 | отл
5 | 0.0005 | 0.01 | 10 | 90 | 15 | 94 | 73 | 1.287671 | отл
5 | 0.0005 | 0.01 | 10 | 90 | 20 | 99 | 78 | 1.269231 | отл
5 | 0.0005 | 0.01 | 10 | 90 | 25 | 96 | 94 | 1.021277 | отл
5 | 0.0005 | 0.01 | 10 | 90 | 30 | 96 | 113 | 0.8495575 | хор
5 | 0.0005 | 0.01 | 10 | 120 | 5 | 89 | 96 | 0.9270833 | хор
5 | 0.0005 | 0.01 | 10 | 120 | 10 | 96 | 85 | 1.129412 | отл
5 | 0.0005 | 0.01 | 10 | 120 | 15 | 98 | 64 | 1.53125 | отл
5 | 0.0005 | 0.01 | 10 | 120 | 20 | 96 | 84 | 1.142857 | отл
5 | 0.0005 | 0.01 | 10 | 120 | 25 | 96 | 89 | 1.078652 | отл
5 | 0.0005 | 0.01 | 10 | 120 | 30 | 96 | 95 | 1.010526 | отл
5 | 0.0005 | 0.01 | 10 | 180 | 5 | 89 | 97 | 0.9175258 | хор
5 | 0.0005 | 0.01 | 10 | 180 | 10 | 94 | 85 | 1.105882 | отл
5 | 0.0005 | 0.01 | 10 | 180 | 15 | 95 | 64 | 1.484375 | отл
5 | 0.0005 | 0.01 | 10 | 180 | 20 | 94 | 84 | 1.119048 | отл
5 | 0.0005 | 0.01 | 10 | 180 | 25 | 95 | 89 | 1.067416 | отл
5 | 0.0005 | 0.01 | 10 | 180 | 30 | 94 | 95 | 0.9894737 | хор
5.5 | 0.00055 | 0.011 | 11 | 60 | 5 | 75 | 84 | 0.8928571 | хор
5.5 | 0.00055 | 0.011 | 11 | 60 | 10 | 81 | 73 | 1.109589 | отл
5.5 | 0.00055 | 0.011 | 11 | 60 | 15 | 86 | 76 | 1.131579 | отл
5.5 | 0.00055 | 0.011 | 11 | 60 | 20 | 89 | 78 | 1.141026 | отл
5.5 | 0.00055 | 0.011 | 11 | 60 | 25 | 89 | 98 | 0.9081633 | хор
5.5 | 0.00055 | 0.011 | 11 | 60 | 30 | 99 | 122 | 0.8114754 | хор
5.5 | 0.00055 | 0.011 | 11 | 90 | 5 | 75 | 83 | 0.9036145 | хор
5.5 | 0.00055 | 0.011 | 11 | 90 | 10 | 85 | 73 | 1.164384 | отл
5.5 | 0.00055 | 0.011 | 11 | 90 | 15 | 93 | 73 | 1.273973 | отл
5.5 | 0.00055 | 0.011 | 11 | 90 | 20 | 98 | 78 | 1.25641 | отл
5.5 | 0.00055 | 0.011 | 11 | 90 | 25 | 96 | 95 | 1.010526 | отл
5.5 | 0.00055 | 0.011 | 11 | 90 | 30 | 96 | 114 | 0.8421053 | хор
5.5 | 0.00055 | 0.011 | 11 | 120 | 5 | 89 | 97 | 0.9175258 | хор
5.5 | 0.00055 | 0.011 | 11 | 120 | 10 | 96 | 86 | 1.116279 | отл
5.5 | 0.00055 | 0.011 | 11 | 120 | 15 | 98 | 68 | 1.441176 | отл
5.5 | 0.00055 | 0.011 | 11 | 120 | 20 | 96 | 85 | 1.129412 | отл
5.5 | 0.00055 | 0.011 | 11 | 120 | 25 | 96 | 90 | 1.066667 | отл
5.5 | 0.00055 | 0.011 | 11 | 120 | 30 | 96 | 97 | 0.9896907 | хор
5.5 | 0.00055 | 0.011 | 11 | 180 | 5 | 89 | 98 | 0.9081633 | хор
5.5 | 0.00055 | 0.011 | 11 | 180 | 10 | 94 | 87 | 1.08046 | отл
5.5 | 0.00055 | 0.011 | 11 | 180 | 15 | 95 | 69 | 1.376812 | отл
5.5 | 0.00055 | 0.011 | 11 | 180 | 20 | 95 | 87 | 1.091954 | отл
5.5 | 0.00055 | 0.011 | 11 | 180 | 25 | 95 | 89 | 1.067416 | отл
5.5 | 0.00055 | 0.011 | 11 | 180 | 30 | 94 | 95 | 0.9894737 | хор
6 | 0.0006 | 0.012 | 12 | 60 | 5 | 74 | 110 | 0.6727273 | удовл
6 | 0.0006 | 0.012 | 12 | 60 | 10 | 80 | 113 | 0.7079646 | удовл
6 | 0.0006 | 0.012 | 12 | 60 | 15 | 85 | 116 | 0.7327586 | удовл
6 | 0.0006 | 0.012 | 12 | 60 | 20 | 88 | 118 | 0.7457627 | удовл
6 | 0.0006 | 0.012 | 12 | 60 | 25 | 89 | 128 | 0.6953125 | удовл
6 | 0.0006 | 0.012 | 12 | 60 | 30 | 98 | 142 | 0.6901408 | удовл
6 | 0.0006 | 0.012 | 12 | 90 | 5 | 73 | 113 | 0.6460177 | удовл
6 | 0.0006 | 0.012 | 12 | 90 | 10 | 84 | 113 | 0.7433628 | удовл
6 | 0.0006 | 0.012 | 12 | 90 | 15 | 92 | 113 | 0.8141593 | хор
6 | 0.0006 | 0.012 | 12 | 90 | 20 | 95 | 118 | 0.8050847 | хор
6 | 0.0006 | 0.012 | 12 | 90 | 25 | 94 | 125 | 0.752 | удовл
6 | 0.0006 | 0.012 | 12 | 90 | 30 | 94 | 134 | 0.7014925 | удовл
6 | 0.0006 | 0.012 | 12 | 120 | 5 | 88 | 117 | 0.7521368 | удовл
6 | 0.0006 | 0.012 | 12 | 120 | 10 | 95 | 116 | 0.8189655 | хор
6 | 0.0006 | 0.012 | 12 | 120 | 15 | 97 | 118 | 0.8220339 | хор
6 | 0.0006 | 0.012 | 12 | 120 | 20 | 95 | 115 | 0.826087 | хор
6 | 0.0006 | 0.012 | 12 | 120 | 25 | 95 | 120 | 0.7916667 | удовл
6 | 0.0006 | 0.012 | 12 | 120 | 30 | 95 | 127 | 0.7480315 | удовл
6 | 0.0006 | 0.012 | 12 | 180 | 5 | 88 | 118 | 0.7457627 | удовл
6 | 0.0006 | 0.012 | 12 | 180 | 10 | 93 | 117 | 0.7948718 | удовл
6 | 0.0006 | 0.012 | 12 | 180 | 15 | 94 | 109 | 0.8623853 | хор
6 | 0.0006 | 0.012 | 12 | 180 | 20 | 94 | 117 | 0.8034188 | хор
6 | 0.0006 | 0.012 | 12 | 180 | 25 | 94 | 119 | 0.789916 | удовл
6 | 0.0006 | 0.012 | 12 | 180 | 30 | 93 | 125 | 0.744 | удовл
6.5 | 0.00065 | 0.013 | 13 | 60 | 5 | 74 | 126 | 0.5873016 | неудовл
6.5 | 0.00065 | 0.013 | 13 | 60 | 10 | 80 | 104 | 0.7692308 | удовл
6.5 | 0.00065 | 0.013 | 13 | 60 | 15 | 85 | 107 | 0.7943925 | удовл
6.5 | 0.00065 | 0.013 | 13 | 60 | 20 | 88 | 109 | 0.8073394 | хор
6.5 | 0.00065 | 0.013 | 13 | 60 | 25 | 89 | 129 | 0.6899225 | удовл
6.5 | 0.00065 | 0.013 | 13 | 60 | 30 | 98 | 144 | 0.6805556 | удовл
6.5 | 0.00065 | 0.013 | 13 | 90 | 5 | 73 | 115 | 0.6347826 | удовл
6.5 | 0.00065 | 0.013 | 13 | 90 | 10 | 84 | 105 | 0.8 | хор
6.5 | 0.00065 | 0.013 | 13 | 90 | 15 | 92 | 115 | 0.8 | хор
6.5 | 0.00065 | 0.013 | 13 | 90 | 20 | 95 | 120 | 0.7916667 | удовл
6.5 | 0.00065 | 0.013 | 13 | 90 | 25 | 94 | 126 | 0.7460317 | удовл
6.5 | 0.00065 | 0.013 | 13 | 90 | 30 | 94 | 148 | 0.6351351 | удовл
6.5 | 0.00065 | 0.013 | 13 | 120 | 5 | 88 | 151 | 0.5827815 | неудовл
6.5 | 0.00065 | 0.013 | 13 | 120 | 10 | 95 | 119 | 0.7983193 | хор
6.5 | 0.00065 | 0.013 | 13 | 120 | 15 | 97 | 105 | 0.9238095 | хор
6.5 | 0.00065 | 0.013 | 13 | 120 | 20 | 95 | 117 | 0.8119658 | хор
6.5 | 0.00065 | 0.013 | 13 | 120 | 25 | 95 | 123 | 0.7723577 | удовл
6.5 | 0.00065 | 0.013 | 13 | 120 | 30 | 95 | 150 | 0.6333333 | удовл
6.5 | 0.00065 | 0.013 | 13 | 180 | 5 | 88 | 153 | 0.5751634 | неудовл
6.5 | 0.00065 | 0.013 | 13 | 180 | 10 | 93 | 123 | 0.7560976 | удовл
6.5 | 0.00065 | 0.013 | 13 | 180 | 15 | 94 | 123 | 0.7642276 | удовл
6.5 | 0.00065 | 0.013 | 13 | 180 | 20 | 94 | 124 | 0.7580645 | удовл
6.5 | 0.00065 | 0.013 | 13 | 180 | 25 | 94 | 127 | 0.7401575 | удовл
6.5 | 0.00065 | 0.013 | 13 | 180 | 30 | 93 | 125 | 0.744 | удовл